## 5.form
KUMSAN DÖKÜM MALZEMELERİ SANAYİ VE TİC.A.Ş.
KAB.F.50.R04 |  |  |  |  | Ürün Bilgi Formu
Kalite Kontrol Şefi |  |  |  |  | Ürün Adı | 50-55 AFS
Analizi Yapan |  |  |  |  | Analiz Tarihi
Türü | Zenginleştirilmiş ve Sınıflandırılmış Silis Kumu |  |  |  | Analiz Tarihi
Elek Dağılım Tablosu
Elek Göz Açıklığı (mm) |  | Elek Üstü Ağırlık (%) | Elek Üstü Küm. Ağırlık (%) |  | AFS( Faktörü) | OTI(Faktörü) | Toy | AFS(Çarpım) | OTIÇArpım)
1.4 |  | 0 | 0 | 13 | 6 | 1673 | 0 | 0 | 0
1 | 0 | 0 | 0 | 19 | 9 | 1183 | 0 | 0 | 0
0.71 | 0.3 | 0.13 | 0.13 | 26 | 15 | 843 | 3.38 | 1.95 | 109.59
0.5 | 3 | 2.53 | 2.66 | 37 | 25 | 596 | 93.61 | 63.25 | 1507.88
0.355 | 19 | 16.98 | 19.64 | 53 | 35 | 421 | 899.94 | 594.3 | 7148.58
0.25 | 39.06 | 43.22 | 62.86 | 75 | 45 | 298 | 3241.5 | 1944.9 | 12879.56
0.18 | 24 | 30.95 | 93.81 | 105 | 60 | 212 | 3249.75 | 1857 | 6561.4
0.125 | 12 | 5.68 | 99.49 | 148 | 81 | 150 | 840.64 | 460.08 | 852
0.09 | 2 | 0.51 | 100 | 211 | 118 | 106 | 107.61 | 60.18 | 54.06
0.063 | 0.56 | 0 | 100 | 296 | 164 | 75 | 0 | 0 | 0
Tava | 0.08 | 0 | 100 | 546 | 275 | 35 | 0 | 0 | 0
TOPLAM |  | 100
Tane Boyutu Dağılımı Analiz Değerleri |  |  |  |  | Kimyasal Analiz Değerleri
İçerik |  | Yöntem | Sonuç |  | İçerik | Yöntem | Sonuç (%)
Elek Dağılımı (AFS) |  | TS 5425/5426 | 49.8166 |  | %- SiO2 | EN 15039 | 98,5 <
Elek Dağılımı (O.T.İ.) |  | TS 5425/5426 | 291.1307 |  | %- AI2O3 | EN 15039 | 0.263
Teorik Özgül Yüzey (cm2/g) |  | TS 5425/5426 | 84.3643 |  | %- Fe2O3 | EN 15039 | 0.063
[5 empty] | %- TiO2 | EN 15039 | 0.062
[5 empty] | %- CaO | EN 15039 | 0.02
[5 empty] | %- MgO | EN 15039 | 0.01
[5 empty] | %- Na2O | EN 15039 | 0.01
Fiziksel Analiz Değerleri |  |  |  |  | %- K2O | EN 15039 | 0.03
İçerik | Yöntem | Yöntem | Sonuç (%) |  | %- Loi (KK) | TS.2980-3245 | ≤ 0,26
%- Nem | TS 3084 | TS 3084 | 3,5-5,5 |  | Sinterleşme C0 | TS 5426 | ˃1600
%- Kil | TS 5425/5426 | TS 5425/5426 | 0,1-0,30
PH | - | - | 6,5-7,0
Onay Kısmı
Kalite Kontrol Şefi |  |  |  | Tarih |  | İmza
İstanbul Tuzla Organize Sanayi Bölgesi 3. Cd. No:1 Tepeören - Tuzla / İSTANBUL
Telefon : 0216 593 09 57-58 - Faks : 0216 593 09 59 - e-mail : bilgi@kumsandokum.com.tr / www.kumsandokum.com.tr
TS 5425
TS 5426