## 5.form
KUMSAN DÖKÜM MALZEMELERİ SANAYİ VE TİC.A.Ş.
KAB.F.50.R04 |  |  |  |  | Ürün Bilgi Formu
Kalite Kontrol Şefi |  |  |  |  | Ürün Adı | 55-60 AFS
Analizi Yapan |  |  |  |  | Analiz Tarihi
Türü | Zenginleştirilmiş ve Sınıflandırılmış Silis Kumu |  |  |  | Analiz Tarihi
Elek Dağılım Tablosu
Elek Göz Açıklığı (mm) |  | Elek Üstü Ağırlık (%) | Elek Üstü Küm. Ağırlık (%) |  | AFS( Faktörü) | OTI(Faktörü) | Toy | AFS(Çarpım) | OTIÇArpım)
1.4 |  | 0 | 0 | 13 | 6 | 1673 | 0 | 0 | 0
1 | 0 | 0 | 0 | 19 | 9 | 1183 | 0 | 0 | 0
0.71 | 0.3 | 0 | 0 | 26 | 15 | 843 | 0 | 0 | 0
0.5 | 3 | 0.33 | 0.33 | 37 | 25 | 596 | 12.21 | 8.25 | 196.68
0.355 | 19 | 4.63 | 4.96 | 53 | 35 | 421 | 245.39 | 162.05 | 1949.23
0.25 | 39.06 | 35.51 | 40.47 | 75 | 45 | 298 | 2663.25 | 1597.95 | 10581.98
0.18 | 24 | 44.36 | 84.83 | 105 | 60 | 212 | 4657.8 | 2661.6 | 9404.32
0.125 | 12 | 13.78 | 98.61 | 148 | 81 | 150 | 2039.44 | 1116.18 | 2067
0.09 | 2 | 1.29 | 99.9 | 211 | 118 | 106 | 272.19 | 152.22 | 136.74
0.063 | 0.56 | 0.1 | 100 | 296 | 164 | 75 | 29.6 | 16.4 | 7.5
Tava | 0.08 | 0 | 100 | 546 | 275 | 35 | 0 | 0 | 0
TOPLAM |  | 100
Tane Boyutu Dağılımı Analiz Değerleri |  |  |  |  | Kimyasal Analiz Değerleri
İçerik |  | Yöntem | Sonuç |  | İçerik | Yöntem | Sonuç (%)
Elek Dağılımı (AFS) |  | TS 5425/5426 | 57.1465 |  | %- SiO2 | EN 15039 | 98,5 <
Elek Dağılımı (O.T.İ.) |  | TS 5425/5426 | 243.4345 |  | %- AI2O3 | EN 15039 | 0.263
Teorik Özgül Yüzey (cm2/g) |  | TS 5425/5426 | 99.1988 |  | %- Fe2O3 | EN 15039 | 0.063
[5 empty] | %- TiO2 | EN 15039 | 0.062
[5 empty] | %- CaO | EN 15039 | 0.02
[5 empty] | %- MgO | EN 15039 | 0.01
[5 empty] | %- Na2O | EN 15039 | 0.01
Fiziksel Analiz Değerleri |  |  |  |  | %- K2O | EN 15039 | 0.03
İçerik | Yöntem | Yöntem | Sonuç (%) |  | %- Loi (KK) | TS.2980-3245 | ≤ 0,26
%- Nem | TS 3084 | TS 3084 | 3,5-5,5 |  | Sinterleşme C0 | TS 5426 | ˃1600
%- Kil | TS 5425/5426 | TS 5425/5426 | 0,1-0,40
PH | - | - | 6,5-7,0
Onay Kısmı
Kalite Kontrol Şefi |  |  |  | Tarih |  | İmza
İstanbul Tuzla Organize Sanayi Bölgesi 3. Cd. No:1 Tepeören - Tuzla / İSTANBUL
Telefon : 0216 593 09 57-58 - Faks : 0216 593 09 59 - e-mail : bilgi@kumsandokum.com.tr / www.kumsandokum.com.tr
TS 5425
TS 5426